## красный
Техническая характеристика красного железноокисного пигмента
производство : Чехия ("Усовско")
тип: 61/847
№ п/п | Наименование показателей | Требования ГОСТ 8135-74 | Пигмент 61/847
1. | Цвет | Должен соответствовать согласованному образцу | Должен соответствовать согласованному образцу
2. | Дозирование,% от массы цемента | 6-8 | 2-5
3. | Теплостойкость | нет данных | нет данных
4. | Влажность,не более,% | 1 | 0.5
5. | Содержание FeO2 (%min) | 70 | 97.5
6. | Классификация ISO 1248 | нет данных | А II 2а
7. | рН водной вытяжки | 6,5-7,5 | 4,5-7,0
8. | Маслоемкость г/100 г пигмента | 15,0-25,0 | 20,5-25,0
9. | Остаток после мокрого просева,%
не более , на сите с сеткой:
| № 016 | Отсутствие | нет данных
| № 0063 | 0.3 | нет данных
| № 0045 | нет данных | 0.08
10. | Массовая доля соединений хлора
| в пересчете на Сl,%, не более | 0.2 | нет данных
11. | Массовая доля соединений серы
в пересчете на SO4,%, не более
| общей серы | 0.1 | нет данных
| серно-кислых солей | не нормируется | нет данных
12. | Укрывистость г/м2, не более | 20 | нет данных

## зеленый
Техническая характеристика зеленого окиси хрома технической
производство : Россия
тип: ОХП-1
№ п/п | Наименование показателей | Требования ГОСТ 2912-79 | Пигмент ОХП-1
1. | Внешний вид | Порошок зеленого цвета | Порошок зеленого цвета
2. | Цвет | В пределах образцов | В пределах образцов
3. | Дозирование,% от массы цемента | 2-5 | 2-5
4. | Массовая доля общего хрома в
| пересчете на Cr2O3,%, не менее | 99 | 99.3
5. | Массовая доля влаги,%,не более | 0.15 | 0.05
6. | Относительная красящая
| способность,%, не менее | 105 | 105
7. | рН водной вытяжки | 6-8 | 7
8. | Остаток после мокрого просева,%
не более , на сите с сеткой:
| № 0063 | 0.1 | 0.1
| 5 мм | не нормируется | не нормируется
9. | Массовая доля общей серы (S),
| %, не более | не нормируется | не нормируется
10. | Массовая доля общего железа в
| в пересчете на FeO,%, не более | не нормируется | не нормируется
11. | Укрывистость г/м2, не более | 12 | 12
12. | Массовая доля веществ,
| растворимых в воде,%, не более | 0.1 | 0.1
13. | Массовая доля углерода,%, не более | не нормируется | не нормируется
14. | Массовая доля цветных металлов,%,
| не более | не нормируется | не нормируется

## черный
Техническая характеристика черного железноокисного пигмента
производство : Чехия ("Усовско")
тип: 71/192
№ п/п | Наименование показателей | Пигмент 71/192
1. | Цвет | Должен соответствовать согласованному образцу
2. | Дозирование,% от массы цемента | 2-5
3. | Теплостойкость(t) | 400С
4. | Влажность,не более,% | 0.5
5. | Содержание FeO2 (%min) | 7
6. | Содержание МnO2 (%min) | 78
7. | рН водной вытяжки | 5-7
8. | Маслоемкость г/100 г пигмента | 13-17
9. | Остаток после мокрого просева,%
не более , на сите с сеткой:
| № 016 | нет данных
| № 0063 | нет данных
| № 0045 max | 0.2
10 | Укрывистость г/м2, не более | нет данных

## коричневый
Техническая характеристика коричневого железноокисного пигмента
производство : Чехия ("Усовско")
74/261
№ п/п | Наименование показателей | 74/261
1. | Цвет | Должен соответствовать согласованному образцу
2. | Дозирование,% от массы цемента | 2-5
3. | Теплостойкость(t) | 400С
4. | Влажность,не более,% | 0.5
5. | Содержание FeO2 (%min) | 42,0-22,0
6. | Содержание МnO2 (%min) | 19,0-34,0
7. | рН водной вытяжки | 6
8. | Маслоемкость г/100 г пигмента | 22,0-17,0
9. | Остаток после мокрого просева,%
не более , на сите с сеткой:
| № 016 | нет данных
| № 0063 | нет данных
| № 0045 max | 0,10-0,15
10 | Укрывистость г/м2, не более | нет данных

## желтый
Техническая характеристика желтого железноокисного пигмента
производство : Чехия ("Усовско")
тип: 59/665
№ п/п | Наименование показателей | Требования ГОСТ 18172-80 | Пигмент 59/665
1. | Цвет | Должен соответствовать согласованному образцу | Должен соответствовать согласованному образцу
2. | Дозирование,% от массы цемента | 6-8 | 2-5
3. | Теплостойкость | нет данных
4. | Массовая доля воды и летучих
| веществ,%, не более | 0.5
5. | Содержание FeO2 (%min) | 87
6. | Классификация ISO 1248 | нет данных
7. | рН водной вытяжки | 4,5-7,0
8. | Маслоемкость г/100 г пигмента | 30-50
9. | Остаток после мокрого просева,%
не более , на сите с сеткой:
| № 0063 | 0.01
| № 0045 | нет данных
10. | Укрывистость г/м2, не более | 15
11. | Массовая доля веществ,растворимых
| в воде, %, не более | 0.3
12. | Остаток после сухого просеивания,%
| на сите с сеткой 016,%, не более | 0.05
13. | Относительная красящая способность,
| %, не менее | 100

## голубой
Техническая характеристика пигмента голубого фталоцианинового
производство : Россия
№ п/п | Наименование показателей | Требования ГОСТ 6220-76 | Пигмент
1. | Оттенок и чистота окраски | Соответствует стандартному образцу | Соответствует стандартному образцу
2. | Дозирование,% от массы цемента | 2-5 | 2-5
3. | Массовая доля воды и летучих
| ,%,не более | 0.4
4. | Относительная красящая
| способность,%, не менее | 100
5. | рН водной вытяжки | 5,5-7
6. | Остаток после мокрого просева,%
не более , на сите с сеткой:
| № 0063 | 0.1
7. | Укрывистость г/м2, не более | 52
8. | Массовая доля веществ,
| растворимых в воде,%, не более | 0.1
9. | Остаток после сухого просеивания,%
| на сите с сеткой 016,%, не более | отсутствует
10. | Устойчивость к воздействию реагентов, | Соответствует стандартному образцу
связующих,пластификаторов, свету
свету и погоде